## ENERO
LOG GEOTÉCNICO - LABORATORIO LLAY - LLAY LTDA
Descripción de Muestras y Ensayos de Terreno | [14 empty] | E n s a y o s d e L a b o r a t o r i o | [25 empty] | Observaciones | E n s a y o s d e L a b o r a t o r i o | [24 empty] | Link de Informe Provisorio | Link de Informe Definitivo | Link Infrome Revisión 01
Datos de Origen de Ensayos | [8 empty] | Resultados de ensayos de Compactación | [5 empty] | R e s u l t a d o s A r e n a R e l a v e | [26 empty] | R e s u l t a d o s S u e l o s N o r m a l
| Ubicación | [7 empty] | Densímetro | [18 empty] | Proctor Estandar |  |  |  |  | Proctor Modificado |  |  |  |  | Densidad Relativa |  |  |  | Granulometría [%] | [16 empty] | Proctor Modificado |  |  | Proctor Estandar |  |  | Densidad Relativa
Fecha de control | Muro | Plataforma | Sector | Capa Nº | Sección / Elemento | Ciclones | Coordenadas | Cota | Nº Ficha | D.C.S (g/cm3) | Humedad (%) | Compactación (%) | Rechequeo Standard | N° de Informe | N° P.E. | #4 Ty | #8 Ty | #18 Ty | #30 Ty | 50# Ty | 60# Ty | 70# Ty | #100 TY | #150 Ty | # 200Ty | # 200 Ty Marcy | Informe | Nº P.E. | D.C.H (g/cm3) | Humedad Optima (%) | D.M.C.S (g/cm3) | N° de Informe | Nº P.E. | D.C.H (g/cm3) | Humedad Optima (%) | D.M.C.S (g/cm3) | N° de Informe | Nº P.E. | D/Mínima | D/Máxima |  | Nº P.E. | 6" 152[mm] | 5" 127[mm] | 4" 102[mm] | 3" 80[mm] | 2 ½ " 63[mm] | 2" 50[mm] | 1 ½" 40[mm] | 1" 25[mm] | 3/4" 20[mm] | 3/8" 10[mm] | Nº 4 5[mm] | Nº 10 | Nº 20 | Nº 30 | Nº 200 | Informe | D.C.H (g/cm3) | Humedad Optima (%) | D.M.C.S (g/cm3) | D.C.H (g/cm3) | Humedad Optima (%) | D.M.C.S (g/cm3) | D/Mínima | D/Máxima
2026-01-02 | MP | 1 | 4 |  | Plataforma |  | N: 6334524.989 E: 337428.330 | 738112 | 38815 | 1.73 | 4.5 | 98.3 |  | 244907 | [53 empty] | https://firmas.laboratoriollayllay.cl/fed/downloadDirectDocument?documentId=mMxUjAvQfmPeb98DEMyXvw%3D%3D
2026-01-02 | MP | 1 | 4 |  | Plataforma |  | N:6334510.436 E:337382.095 | 736454 | 38815 | 1.77 | 6.2 | 100 |  | 244907
2026-01-02 | MP | 1 | 4 |  | Plataforma |  | N:6334534.824 E:337428.421 | 737574 | 38815 | 1.71 | 5.1 | 97.2 |  | 244907
2026-01-02 | MP | 1 | 4 |  | Plataforma |  | N:6334510.158 E:337382.247 | 735.959 | 38815 | 1.76 | 7.8 | 100 |  | 244907
2026-01-02 | MP | 1 | 4 |  | Plataforma |  | N:6334489.125 E:337340.195 | 736158 | 38815 | 1.76 | 5.6 | 97.2 |  | 244907
2026-01-02 | MP | 1 | 4 |  | Plataforma |  | N:6334488.977 E:337339.989 | 735657 | 38816 | 1.76 | 8.1 | 100 |  | 244908 | [53 empty] | https://firmas.laboratoriollayllay.cl/fed/downloadDirectDocument?documentId=lFnKXl2Yj0H3CXAOuzsFyg%3D%3D
2026-01-02 | MP | 1 | 4 |  | Plataforma |  | N:6334469.385 E:337281.742 | 735475 | 38816 | 1.72 | 4.6 | 97.7 |  | 244908
2026-01-02 | MP | 1 | 4 |  | Plataforma |  | N:6334469.206 E:337281.813 | 734919 | 38816 | 1.79 | 7.3 | 100 |  | 244908
2026-01-02 | MP | 1 | 4 |  | Plataforma |  | N:6334445.120 E:337236.993 | 733934 | 38816 | 1.72 | 4.2 | 97.7 |  | 244908
2026-01-02 | MP | 1 | 4 |  | Plataforma |  | N:6334445.079 E:337237.229 | 733457 | 38816 | 1.77 | 7.5 | 100 |  | 244908
2026-01-02 | MP |  | 5 |  | Talud |  | N:6334401.510 E:337070.690 | 723320 | 38817 | 1.91 | 4.9 | 100 |  | 244909 | [53 empty] | https://firmas.laboratoriollayllay.cl/fed/downloadDirectDocument?documentId=ZYaOnOdUJ2FBDki5A%2FMyxw%3D%3D
2026-01-02 | MP |  | 5 |  | Talud |  | N:6334401.480 E:337070.340 | 722790 | 38817 | 1.72 | 9.7 | 97.7 |  | 244909
2026-01-02 | MP |  | 5 |  | Talud |  | N:6334418.900 E:337109.470 | 723180 | 38817 | 1.78 | 3.1 | 100 |  | 244909
2026-01-02 | MP |  | 5 |  | Talud |  | N:6334418.910 E:337109.300 | 722640 | 38817 | 1.75 | 6.4 | 99.4 |  | 244909
2026-01-02 | MP |  | 5 |  | Talud |  | N:6334435.770 E:337147.450 | 723570 | 38817 | 1.72 | 3.1 | 97.7 |  | 244909
2026-01-02 | MP |  | 5 |  | Talud |  | N:6334435.810 E:337147.180 | 723050 | 38817 | 1.73 | 7.5 | 98.3 |  | 244909
2026-01-02 | MP |  | 5 |  | Talud |  | N:6334453.270 E:337187.240 | 723640 | 38818 | 1.8 | 3.7 | 100 |  | 244910 | [53 empty] | https://firmas.laboratoriollayllay.cl/fed/downloadDirectDocument?documentId=T%2BKO8l3BaMXoSzbelUzQOA%3D%3D
2026-01-02 | MP |  | 5 |  | Talud |  | N:6334453.020 E:337187.080 | 723200 | 38818 | 1.76 | 8.5 | 100 |  | 244910
2026-01-02 | MP |  | 5 |  | Talud |  | N:6334468.940 E:337216.660 | 723200 | 38818 | 1.74 | 6.1 | 98.9 |  | 244910
2026-01-02 | MP |  | 5 |  | Talud |  | N:6334468.410 E:337215.990 | 722730 | 38818 | 1.84 | 9.7 | 100 |  | 244910
2026-01-02 | MP |  | 5 |  | Talud |  | N:6334515.380 E:337184.920 | 705990 | 38818 | 1.76 | 4.4 | 100 |  | 244910
2026-01-02 | MP |  | 5 |  | Talud |  | N:6334515.210 E:337184.960 | 705520 | 38818 | 1.82 | 7.8 | 100 |  | 244910
2026-01-02 | MP |  | 5 |  | Talud |  | N:6334506.310 E:337161.950 | 706230 | 38819 | 1.75 | 3.7 | 99.4 |  | 244911 | [53 empty] | https://firmas.laboratoriollayllay.cl/fed/downloadDirectDocument?documentId=gYKR9LU45gVvOiSpsLWyIw%3D%3D
2026-01-02 | MP |  | 5 |  | Talud |  | N:6334505.900 E:337161.720 | 705800 | 38819 | 1.8 | 6.9 | 100 |  | 244911
2026-01-02 | MP |  | 5 |  | Talud |  | N:6334490.060 E:337126.450 | 706460 | 38819 | 1.71 | 5 | 97.2 |  | 244911
2026-01-02 | MP |  | 5 |  | Talud |  | N:6334489.910 E:337126.750 | 705990 | 38819 | 1.74 | 8.3 | 98.9 |  | 244911
2026-01-02 | MP |  | 5 |  | Talud |  | N:6334474.060 E:337091.450 | 706250 | 38819 | 1.73 | 6.2 | 98.3 |  | 244911
2026-01-02 | MP |  | 5 |  | Talud |  | N:6334473.930 E:337091.760 | 705830 | 38819 | 1.78 | 8.8 | 100 |  | 244911
2026-01-02 | MP |  | 5 |  | Talud |  | N:6334455.990 E:337051.210 | 705670 | 38820 | 1.79 | 6.3 | 100 |  | 244912 | [53 empty] | https://firmas.laboratoriollayllay.cl/fed/downloadDirectDocument?documentId=EjvVpLO0iyO0OBAEnV8erg%3D%3D
2026-01-02 | MP |  | 5 |  | Talud |  | N:6334455.790 E:337051.530 | 705290 | 38820 | 1.83 | 10.2 | 100 |  | 244912
2026-01-02 | MP |  | 5 |  | Talud |  | N:6334509.850 E:337029.760 | 686180 | 38820 | 1.71 | 6.5 | 97.2 |  | 244912
2026-01-02 | MP |  | 5 |  | Talud |  | N:6334509.470 E:337030.020 | 685830 | 38820 | 1.81 | 9.8 | 100 |  | 244912
2026-01-02 | MP |  | 5 |  | Talud |  | N:6334531.870 E:337055.860 | 684400 | 38820 | 1.73 | 4.5 | 98.3 |  | 244912
2026-01-02 | MP |  | 5 |  | Talud |  | N:6334532.120 E:337055.790 | 683800 | 38820 | 1.77 | 7.2 | 100 |  | 244912
2026-01-02 | MP |  | 5 |  | Talud |  | N:6334543.920 E:337086.280 | 685820 | 38821 | 1.79 | 10.2 | 100 |  | 244913 | [53 empty] | https://firmas.laboratoriollayllay.cl/fed/downloadDirectDocument?documentId=FHAGW3fxHpScGsIhOn6k6g%3D%3D
2026-01-02 | MP |  | 5 |  | Talud |  | N:6334543.650 E:337086.390 | 685360 | 38821 | 1.74 | 3.6 | 98.9 |  | 244913
2026-01-02 | MP |  | 5 |  | Talud |  | N:6334557.780 E:337122.530 | 685850 | 38821 | 1.77 | 6.1 | 100 |  | 244913
2026-01-02 | MP |  | 5 |  | Talud |  | N:6334557.570 E:337122.590 | 685420 | 38821 | 1.75 | 4 | 99.4 |  | 244913
2026-01-02 | MP |  | 5 |  | Talud |  | N:6334560.840 E:337149.290 | 688060 | 38821 | 1.8 | 8.3 | 100 |  | 244913
2026-01-02 | MP |  | 5 |  | Talud |  | N:6334560.480 E:337149.400 | 687650 | 38821 | 1.73 | 3.5 | 98.3 |  | 244913
2026-01-02 | MP | 1 | 4 |  | Plataforma Nivelacion |  | N: 6334483.960 E: 337319.720 | 735581 | 38822 | 1.72 | 3.5 | 97.7 |  | 244914 | [53 empty] | https://firmas.laboratoriollayllay.cl/fed/downloadDirectDocument?documentId=%2FFQ73z5Q71bRVEaCO%2Bz0bA%3D%3D
2026-01-02 | MP | 1 | 4 |  | Plataforma Nivelacion |  | N: 6334453.881 E: 337254.678 | 734156 | 38822 | 1.73 | 3 | 98.3 |  | 244914
2026-01-05 | MP | 1 | 4 |  | Plataforma |  | N:6334519.990 E:337416.020 | 737460 | 38823 | 1.88 | 4.8 | 100 |  | 244915 | [53 empty] | https://firmas.laboratoriollayllay.cl/fed/downloadDirectDocument?documentId=Y1qCjuMl9u8BssJ%2BukH5%2BA%3D%3D
2026-01-05 | MP | 1 | 4 |  | Plataforma |  | N:6334519.510 E:337416.130 | 736940 | 38823 | 1.86 | 6.8 | 100 |  | 244915
2026-01-05 | MP | 1 | 4 |  | Plataforma |  | N:6334505.840 E:337382.330 | 737380 | 38823 | 1.79 | 4.2 | 100 |  | 244915
2026-01-05 | MP | 1 | 4 |  | Plataforma |  | N:6334505.650 E:337382.530 | 736880 | 38823 | 1.79 | 7.8 | 100 |  | 244915
2026-01-05 | MP | 1 | 4 |  | Plataforma |  | N:6334491.310 E:337340.700 | 737210 | 38823 | 1.76 | 3.7 | 100 |  | 244915
2026-01-05 | MP | 1 | 4 |  | Plataforma |  | N:6334491.590 E:337340.790 | 736660 | 38824 | 1.83 | 8.1 | 100 |  | 244916 | [53 empty] | https://firmas.laboratoriollayllay.cl/fed/downloadDirectDocument?documentId=Y83Ia%2FkcKnP3EyRAPaRJaQ%3D%3D
2026-01-05 | MP | 1 | 4 |  | Plataforma |  | N:6334467.330 E:337285.280 | 736910 | 38824 | 1.78 | 4.8 | 100 |  | 244916
2026-01-05 | MP | 1 | 4 |  | Plataforma |  | N:6334467.590 E:337285.620 | 736380 | 38824 | 1.84 | 7.3 | 100 |  | 244916
2026-01-05 | MP | 1 | 4 |  | Plataforma |  | N:6334443.850 E:337234.190 | 734560 | 38824 | 1.76 | 4.3 | 100 |  | 244916
2026-01-05 | MP | 1 | 4 |  | Plataforma |  | N:6334443.960 E:337234.030 | 733990 | 38824 | 1.79 | 7.8 | 100 |  | 244916
2026-01-05 | ME | 1 | 2 |  | Plataforma | [9 empty] | 64189 |  |  | 100 | 99 | 81 | 71 |  | 36 | 22 | 14 |  | 244240 | [40 empty] | https://firmas.laboratoriollayllay.cl/fed/downloadDirectDocument?documentId=adR2UxzLrO9pfEsLh6Yy7A%3D%3D
2026-01-05 | ME | 1 | 2 |  | Plataforma | [9 empty] | 64190 |  | 100 | 99 | 98 | 80 | 67 |  | 36 | 21 | 14 |  | 244241 | [40 empty] | https://firmas.laboratoriollayllay.cl/fed/downloadDirectDocument?documentId=muP%2FYEL5yDUIRUmMBu%2FgtA%3D%3D
2026-01-05 | ME | 1 | 2 |  | Plataforma | [9 empty] | 64191 |  | 100 | 99 | 98 | 82 | 67 |  | 37 | 22 | 13 |  | 244242 | [40 empty] | https://firmas.laboratoriollayllay.cl/fed/downloadDirectDocument?documentId=cPPlbXBjhcfZoDVrgBQVfQ%3D%3D
2026-01-05 | ME | 1 | 2 |  | Plataforma | [9 empty] | 64192 |  |  | 100 | 97.5 | 69.1 | 58 |  | 28 | 19 | 14 |  | 244243 | [40 empty] | https://firmas.laboratoriollayllay.cl/fed/downloadDirectDocument?documentId=aL1KoS3pFI%2BDMcFrbTk%2BWg%3D%3D
2026-01-06 | MP | 1 | 4 | Calicata 1 y 2 | Control mensual calicatas | [9 empty] | 64193 | [11 empty] | 244244 | [39 empty] | https://firmas.laboratoriollayllay.cl/fed/downloadDirectDocument?documentId=YdLBWi96m%2F4ZOxEoMOEkBg%3D%3D
2026-01-06 | MP | 1 | 4 |  | Plataforma |  | N:6334449.622 E:337243.635 | 737700 | 38825 | 1.8 | 6.6 | 100 |  | 244917 | [53 empty] | https://firmas.laboratoriollayllay.cl/fed/downloadDirectDocument?documentId=UDvZfmdZ8vBicM7N7QHMxw%3D%3D
2026-01-06 | MP | 1 | 4 |  | Plataforma |  | N:6334504.930 E:337378.620 | 737390 | 38825 | 1.75 | 9 | 99.4 |  | 244917
2026-01-06 | MP | 1 | 4 |  | Plataforma |  | N:6334490.000 E:337331.970 | 737140 | 38825 | 1.84 | 4.4 | 100 |  | 244917
2026-01-06 | MP | 1 | 4 |  | Plataforma |  | N:6334461.610 E:337281.270 | 736830 | 38825 | 1.74 | 6.6 | 98.9 |  | 244917
2026-01-06 | MP | 1 | 4 |  | Plataforma |  | N:6334452.200 E:337251.790 | 735590 | 38825 | 1.78 | 5.9 | 100 |  | 244917
2026-01-06 | MP | 1 | 4 |  | Plataforma |  | N:6334449.622 E:337243.635 | 735019 | 38826 | 1.77 | 5.6 | 100 |  | 244918 | [53 empty] | https://firmas.laboratoriollayllay.cl/fed/downloadDirectDocument?documentId=X3sI%2B%2FeCn5aXuC9PVCtuCQ%3D%3D
2026-01-06 | MP | 1 | 4 |  | Plataforma |  | N:6334441.771 E:337231.793 | 734922 | 38826 | 1.83 | 4 | 100 |  | 244918
2026-01-06 | MP | 1 | 4 |  | Plataforma |  | N:6334449.754 E:337244.565 | 735495 | 38826 | 1.79 | 5.2 | 100 |  | 244918
2026-01-06 | MP | 1 | 4 |  | Plataforma |  | N:6334441.543 E:337231.101 | 735393 | 38826 | 1.76 | 7 | 100 |  | 244918
2026-01-06 | MP | 1 | 4 |  | Plataforma |  | N:6334449.715 E:337244.319 | 735952 | 38826 | 1.75 | 5.5 | 99.4 |  | 244918
2026-01-06 | MP | 1 | 4 |  | Plataforma |  | N:6334441.457 E:337230.744 | 735828 | 38826 | 1.75 | 6.9 | 99.4 |  | 244918
2026-01-07 | ME |  | 3 |  | Talud |  | N:6334111.990 E:339943.620 | 726900 | 38827 | 1.69 | 6.6 | 98.9 |  | 244919 | [53 empty] | https://firmas.laboratoriollayllay.cl/fed/downloadDirectDocument?documentId=WVPq4p1OBth0MxPo9TV72Q%3D%3D
2026-01-07 | ME |  | 3 |  | Talud |  | N:6334111.590 E:339943.630 | 726610 | 38827 | 1.67 | 6.6 | 97.7 |  | 244919
2026-01-07 | ME |  | 3 |  | Talud |  | N:6334143.860 E:339922.940 | 727900 | 38827 | 1.67 | 5.3 | 97.7 |  | 244919
2026-01-07 | ME |  | 3 |  | Talud |  | N:6334143.590 E:339922.710 | 727630 | 38827 | 1.69 | 3.8 | 98.8 |  | 244919
2026-01-07 | ME |  | 3 |  | Talud |  | N:6334180.940 E:339897.340 | 729830 | 38827 | 1.68 | 7.2 | 98.2 |  | 244919
2026-01-07 | ME |  | 3 |  | Talud |  | N:6334180.720 E:339897.430 | 729570 | 38828 | 1.7 | 6.9 | 99.4 |  | 244920 | [53 empty] | https://firmas.laboratoriollayllay.cl/fed/downloadDirectDocument?documentId=iwCgUXJL12oTS5kM%2Fqj0DQ%3D%3D
2026-01-07 | ME |  | 3 |  | Talud |  | N:6334134.390 E:339985.050 | 716190 | 38828 | 1.68 | 6.9 | 98.2 |  | 244920
2026-01-07 | ME |  | 3 |  | Talud |  | N:6334133.990 E:339984.650 | 716010 | 38828 | 1.7 | 6.6 | 99.4 |  | 244920
2026-01-07 | ME |  | 3 |  | Talud |  | N:6334146.120 E:339960.340 | 720800 | 38828 | 1.67 | 7 | 97.7 |  | 244920
2026-01-07 | ME |  | 3 |  | Talud |  | N:6334146.320 E:339960.500 | 720350 | 38828 | 1.7 | 6.4 | 99.4 |  | 244920
2026-01-07 | ME | 1 | 3 |  | Plataforma |  | N:6334201.807 E:339864.972 | 735945 | 38829 | 1.79 | 6.5 | 100 |  | 244921 | [53 empty] | https://firmas.laboratoriollayllay.cl/fed/downloadDirectDocument?documentId=KPQzrgfY%2BjOsru7FxYfgNQ%3D%3D
2026-01-07 | ME | 1 | 3 |  | Plataforma |  | N:6334201.390 E:339865.147 | 735426 | 38829 | 1.83 | 8.5 | 100 |  | 244921
2026-01-07 | ME | 1 | 3 |  | Plataforma |  | N:6334162.950 E:339888.436 | 735345 | 38829 | 1.79 | 6.1 | 100 |  | 244921
2026-01-07 | ME | 1 | 3 |  | Plataforma |  | N:6334162.718 E:339888.702 | 734993 | 38829 | 1.78 | 9.1 | 100 |  | 244921
2026-01-07 | ME | 1 | 3 |  | Plataforma |  | N:6334111.745 E:339918.405 | 735616 | 38829 | 1.76 | 6.4 | 100 |  | 244921
2026-01-07 | ME | 1 | 3 |  | Plataforma |  | N:6334111.385 E:339918.694 | 735097 | 38829 | 1.76 | 9.4 | 100 |  | 244921
2026-01-07 | ME |  | 3 | Calicata N°1 y N°2 | Talud | [9 empty] | 64194 | [11 empty] | 244245 | [39 empty] | https://firmas.laboratoriollayllay.cl/fed/downloadDirectDocument?documentId=1IyL%2FNnwoXC1xlCINY8ApA%3D%3D
2026-01-07 | ME | 1 | 3 | Calicata N°3 y N°4 | Plataforma | [9 empty] | 64194 | [11 empty] | 244245
2026-01-07 | MP | 1 | 4 | capa nivelacion | Plataforma 1 |  | N:6334458.000 E:337263.830 | 736210 | 38830 | 1.77 | 3.5 | 100 |  | 244922 | [53 empty] | https://firmas.laboratoriollayllay.cl/fed/downloadDirectDocument?documentId=jk5eHyh7sgeer47o4u61Nw%3D%3D
2026-01-07 | MP | 1 | 4 | capa nivelacion | Plataforma 1 |  | N:6334443.980 E:337240.040 | 736460 | 38830 | 1.75 | 6.2 | 99.4 |  | 244922
2026-01-07 | MP | 1 | 4 | capa nivelacion | Plataforma 1 |  | N:6334440.778 E:337231.606 | 736843 | 38830 | 1.75 | 4.8 | 99.4 |  | 244922
2026-01-07 | MP | 1 | 4 | capa nivelacion | Plataforma 1 |  | N:6334454.424 E:337269.332 | 736585 | 38830 | 1.73 | 5.9 | 98.3 |  | 244922
2026-01-08 | ME | 1 | 2 |  | Plataforma |  | N:6334090.939 E:339929.063 | 735677 | 38831 | 1.87 | 5.7 | 100 |  | 244923 | [53 empty] | https://firmas.laboratoriollayllay.cl/fed/downloadDirectDocument?documentId=nF8k4ayx1S6a50pcTbP5pA%3D%3D
2026-01-08 | ME | 1 | 2 |  | Plataforma |  | N:6334057.514 E:339956.968 | 735640 | 38831 | 1.77 | 5.3 | 100 |  | 244923
2026-01-08 | ME | 1 | 2 |  | Plataforma |  | N:6334057.438 E:339956.942 | 735139 | 38831 | 1.79 | 8.9 | 100 |  | 244923
2026-01-08 | ME | 1 | 2 |  | Plataforma |  | N:6334099.959 E:339929.146 | 735184 | 38831 | 1.82 | 9.8 | 100 |  | 244923
2026-01-08 | ME | 1 | 2 |  | Plataforma |  | N:6334017.308 E:339977.704 | 735399 | 38831 | 1.76 | 10.9 | 100 |  | 244923
2026-01-08 | ME | 1 | 2 |  | Plataforma |  | N:6334017.303 E:339977.538 | 735929 | 38831 | 1.83 | 11.5 | 100 |  | 244923
2026-01-08 | ME | 1 | 2 |  | Plataforma |  | N:6333994.662 E:339995.502 | 736203 | 38832 | 1.86 | 6.7 | 100 |  | 244924 | [53 empty] | https://firmas.laboratoriollayllay.cl/fed/downloadDirectDocument?documentId=zuvbfqlnOWIDkwaXGK5zzQ%3D%3D
2026-01-08 | ME | 1 | 2 |  | Plataforma |  | N:6333994.629 E:339995.611 | 735692 | 38832 | 1.83 | 10.3 | 100 |  | 244924
2026-01-08 | MP | 1 | 4 |  | Plataforma |  | N:6334451.353 E:336274.482 | 737088 | 38833 | 1.76 | 3.7 | 100 |  | 244925 | [53 empty] | https://firmas.laboratoriollayllay.cl/fed/downloadDirectDocument?documentId=cMTzpFU%2BSsHz5KFvP1NTwg%3D%3D
2026-01-08 | MP | 1 | 4 |  | Plataforma |  | N:6334473.874 E:337295.018 | 737173 | 38833 | 1.75 | 5 | 99.4 |  | 244925
2026-01-08 | MP | 1 | 4 |  | Plataforma |  | N:6334441.066 E:337233.402 | 737165 | 38833 | 1.8 | 3.5 | 100 |  | 244925
2026-01-09 | MP |  | 5 |  | Talud medio |  | N:6334609.653 E:337147.281 | 667232 | 38834 | 1.71 | 4.1 | 97.2 |  | 244926 | [53 empty] | https://firmas.laboratoriollayllay.cl/fed/downloadDirectDocument?documentId=KZlHZyCwrqQLLKPVN01Bxw%3D%3D
2026-01-09 | MP |  | 5 |  | Talud medio |  | N:6334610.056 E:337146.892 | 666537 | 38834 | 1.73 | 3.1 | 98.3 |  | 244926
2026-01-09 | MP |  | 5 |  | Talud medio |  | N:6334606.373 E:337122.447 | 664318 | 38834 | 1.71 | 4 | 97.2 |  | 244926
2026-01-09 | MP |  | 5 |  | Talud medio |  | N:6334606.712 E:337122.168 | 663799 | 38834 | 1.72 | 3.8 | 97.7 |  | 244926
2026-01-09 | MP |  | 5 |  | Talud medio |  | N:6334600.170 E:337085.264 | 661223 | 38834 | 1.81 | 4.1 | 100 |  | 244926
2026-01-09 | MP |  | 5 |  | Talud medio |  | N:6334600.500 E:337085.036 | 660550 | 38834 | 1.72 | 5.2 | 97.7 |  | 244926
2026-01-09 | MP |  | 5 |  | Talud Medio |  | N:6334586.395 E:337037.423 | 657058 | 38835 | 1.78 | 2 | 100 |  | 244927 | [53 empty] | https://firmas.laboratoriollayllay.cl/fed/downloadDirectDocument?documentId=cixqB%2BSUh1gK2WlPAP474w%3D%3D
2026-01-09 | MP |  | 5 |  | Talud Medio |  | N:6334586.141 E:337037.403 | 656627 | 38835 | 1.76 | 3 | 100 |  | 244927
2026-01-09 | MP |  | 5 |  | Talud Medio |  | N: 6334626.145 E:337018.915 | 642305 | 38835 | 1.76 | 3.4 | 100 |  | 244927
2026-01-09 | MP |  | 5 |  | Talud Medio |  | N: 6334626.767 E:337018.312 | 641529 | 38835 | 1.79 | 4.9 | 100 |  | 244927
2026-01-09 | MP |  | 5 |  | Talud Medio |  | N:6334640.539 E:337051.942 | 643517 | 38835 | 1.78 | 3.7 | 100 |  | 244927
2026-01-09 | MP |  | 5 |  | Talud Medio |  | N:6334639.885 E:337052.243 | 643204 | 38835 | 1.73 | 2.9 | 98.3 |  | 244927
2026-01-09 | MP |  | 5 |  | Talud Medio |  | N:6334655.326 E:337086.048 | 643972 | 38836 | 1.74 | 3.8 | 98.9 |  | 244928 | [53 empty] | https://firmas.laboratoriollayllay.cl/fed/downloadDirectDocument?documentId=mGdkk2v%2FwImafYUvxL0gNQ%3D%3D
2026-01-09 | MP |  | 5 |  | Talud Medio |  | N:6334654.985 E:337086.103 | 643739 | 38836 | 1.73 | 2 | 98.3 |  | 244928
2026-01-09 | MP |  | 5 |  | Talud Medio |  | N:6334671.061 E:337119.144 | 645756 | 38836 | 1.72 | 4.5 | 97.9 |  | 244928
2026-01-09 | MP |  | 5 |  | Talud Medio |  | N:6334670.583 E:337119.210 | 645344 | 38836 | 1.74 | 4.5 | 98.9 |  | 244928
2026-01-09 | MP |  | 5 |  | Talud Medio |  | N:6334707.167 E:337092.424 | 632844 | 38836 | 1.72 | 3 | 97.7 |  | 244928
2026-01-09 | MP |  | 5 |  | Talud Medio |  | N:6334706.713 E:337092.082 | 632390 | 38836 | 1.73 | 3.1 | 98.3 |  | 244928
2026-01-09 | MP | 21 | 5 |  | Plataforma 21 |  | N: 6334658.317 E:336956.080 | 630445 | 38837 | 1.82 | 3.4 | 100 |  | 244929 | [53 empty] | https://firmas.laboratoriollayllay.cl/fed/downloadDirectDocument?documentId=fP5e1EOoY2yJbN8mQM0x0Q%3D%3D
2026-01-09 | MP | 21 | 5 |  | Plataforma 21 |  | N:6334706.013 E:336936.853 | 625909 | 38837 | 1.79 | 3.6 | 100 |  | 244929
2026-01-09 | MP | 21 | 5 |  | Plataforma 21 |  | N:6334681.433 E:337010.881 | 630438 | 38837 | 1.74 | 3 | 98.9 |  | 244929
2026-01-09 | MP | 21 | 5 |  | Plataforma 21 |  | N:6334728.806 E:336989.479 | 624928 | 38837 | 1.71 | 3 | 97.2 |  | 244929
2026-01-09 | MP | 21 | 5 |  | Plataforma 21 |  | N:6334751.244 E:337044.722 | 625343 | 38837 | 1.7 | 3 | 99.4 |  | 244929
2026-01-09 | MP | 21 | 5 |  | Plataforma 21 |  | N:6334711.597 E:337062.018 | 629973 | 38837 | 1.72 | 4 | 97.7 |  | 244929
2026-01-09 | MP |  | 5 |  | Capa Nivelacion talud medio |  | N: 6334703.939 E:337087.968 | 632039 | 38838 | 1.71 | 4.7 | 97.2 |  | 244930 | [53 empty] | https://firmas.laboratoriollayllay.cl/fed/downloadDirectDocument?documentId=q1Z55ph2nsHDQEGgTi%2BDCg%3D%3D
2026-01-09 | MP |  | 5 |  | Capa Nivelacion talud medio |  | N:6334703.555 E:337087.779 | 631587 | 38838 | 1.72 | 4.2 | 97.7 |  | 244930
2026-01-09 | MP |  | 5 |  | Capa Nivelacion talud medio |  | N:6334683.903 E:337053.945 | 632536 | 38838 | 1.74 | 3.7 | 98.9 |  | 244930
2026-01-09 | MP |  | 5 |  | Capa Nivelacion talud medio |  | N:6334683.199 E:337053.884 | 632142 | 38838 | 1.71 | 4.1 | 97.7 |  | 244930
2026-01-09 | MP |  | 5 |  | Capa Nivelacion talud medio |  | N:6334665.951 E:337017.712 | 632451 | 38838 | 1.72 | 3.9 | 97.7 |  | 244930
2026-01-09 | MP |  | 5 |  | Capa Nivelacion talud medio |  | N:6334666.142 E:337017.248 | 631846 | 38838 | 1.71 | 4.2 | 97.2 |  | 244930
2026-01-12 | MP | 21 | 5 |  | Plataforma |  | N:6334745.348 E:337039.055 | 625937 | 38839 | 1.81 | 2.8 | 100 |  | 244931 | [53 empty] | https://firmas.laboratoriollayllay.cl/fed/downloadDirectDocument?documentId=AkdyRnJs%2FrAG0wUWQVH9WA%3D%3D
2026-01-12 | MP | 21 | 5 |  | Plataforma |  | N:6334711.231 E:337049.236 | 629449 | 38839 | 1.81 | 2.5 | 100 |  | 244931
2026-01-12 | MP | 21 | 5 |  | Plataforma |  | N:6334694.817 E:337010.214 | 629240 | 38839 | 1.75 | 2 | 99.4 |  | 244931
2026-01-12 | MP | 21 | 5 |  | Plataforma |  | N:6334727.040 E:336992.831 | 625572 | 38839 | 1.78 | 2.3 | 100 |  | 244931
2026-01-12 | MP | 21 | 5 |  | Plataforma |  | N:6334706.259 E:336947.487 | 626711 | 38839 | 1.79 | 2.9 | 100 |  | 244931
2026-01-12 | MP | 21 | 5 |  | Plataforma |  | N:6334657.361 E:336961.369 | 629371 | 38839 | 1.77 | 1.9 | 100 |  | 244931
2026-01-12 | MP |  | 5 |  | Talud |  | N:6334621.873 E:337009.504 | 641871 | 38840 | 1.73 | 3.5 | 98.3 |  | 244932 | [53 empty] | https://firmas.laboratoriollayllay.cl/fed/downloadDirectDocument?documentId=9pSAw6tJ7%2B%2FDQDOceiPjeg%3D%3D
2026-01-12 | MP |  | 5 |  | Talud |  | N:6334621.267 E:337009.629 | 641531 | 38840 | 1.72 | 4.5 | 97.7 |  | 244932
2026-01-12 | MP |  | 5 |  | Talud |  | N:6334609.972 E:336989.574 | 642531 | 38840 | 1.73 | 5.2 | 98.3 |  | 244932
2026-01-12 | MP |  | 5 |  | Talud |  | N:6334609.881 E:336989.370 | 641988 | 38840 | 1.72 | 4.2 | 97.7 |  | 244932
2026-01-12 | MP |  | 5 |  | Talud |  | N:6334581.531 E:336998.591 | 651936 | 38840 | 1.76 | 5.6 | 100 |  | 244932
2026-01-12 | MP |  | 5 |  | Talud |  | N:6334581.392 E:336998.558 | 651542 | 38840 | 1 | 3 | 98.9 |  | 244932
2026-01-12 | MP |  | 5 |  | Talud |  | N:6334590.716 E:337018.292 | 652169 | 38841 | 1.78 | 4.1 | 100 |  | 244933 | [53 empty] | https://firmas.laboratoriollayllay.cl/fed/downloadDirectDocument?documentId=1xh3mzwbeRSOXxeGInrahg%3D%3D
2026-01-12 | MP |  | 5 |  | Talud |  | N:6334590.531 E:337018.349 | 651820 | 38841 | 1.72 | 5.2 | 97.7 |  | 244933
2026-01-13 | ME | 1B | 1B | M1 30 CM | Plataforma | [9 empty] | 64195 |  |  | 100 | 97 | 70 | 59 |  | 30 | 19 | 11 |  | 244246 | [40 empty] | https://firmas.laboratoriollayllay.cl/fed/downloadDirectDocument?documentId=oZQQ7Q90ktBm4hzfXoIJEw%3D%3D
2026-01-13 | ME | 1B | 1B | M2 60 CM | Plataforma | [9 empty] | 64196 |  |  | 100 | 97 | 70 | 59 |  | 30 | 19 | 14 |  | 244247 | [40 empty] | https://firmas.laboratoriollayllay.cl/fed/downloadDirectDocument?documentId=bZKVKCvx6VH5swABJBT83w%3D%3D
2026-01-13 | ME | 1B | 1B | M3 30 CM | Plataforma | [9 empty] | 64197 |  |  | 100 | 99 | 76 | 62 |  | 29 | 18 | 13 |  | 244248 | [40 empty] | https://firmas.laboratoriollayllay.cl/fed/downloadDirectDocument?documentId=beqJlmtKWlm9zmA8%2BMNZqQ%3D%3D
2026-01-13 | ME | 1B | 1B | M4 60 CM | Plataforma | [9 empty] | 64198 |  |  | 100 | 97 | 69 | 59 |  | 27 | 18 | 13 |  | 244249 | [40 empty] | https://firmas.laboratoriollayllay.cl/fed/downloadDirectDocument?documentId=5JUDdEwyqOyPI0datHQJAA%3D%3D
2026-01-13 | ME | 1 | 2 | M1 30 CM | Plataforma | [9 empty] | 64199 |  |  | 100 | 97.8 | 71.4 | 59.6 |  | 28.1 | 18 | 13 |  | 244250 | [40 empty] | https://firmas.laboratoriollayllay.cl/fed/downloadDirectDocument?documentId=WLHcNLu%2FS1i4u0txGV8Zbw%3D%3D
2026-01-13 | ME | 1 | 2 | M2 60 CM | Plataforma | [9 empty] | 64200 |  |  | 100 | 96.9 | 63.8 | 53.1 |  | 27 | 17 | 11 |  | 244251 | [40 empty] | https://firmas.laboratoriollayllay.cl/fed/downloadDirectDocument?documentId=D0EDvDyl0pURceFVUA%2FOKA%3D%3D
2026-01-13 | ME | 1 | 2 | M3 30 CM | Plataforma | [9 empty] | 64601 |  |  | 100 | 98.3 | 71.4 | 62 |  | 31 | 20 | 13 |  | 245384 | [40 empty] | https://firmas.laboratoriollayllay.cl/fed/downloadDirectDocument?documentId=zSe%2B1v6LtQ8w2mGE6fo0%2Bg%3D%3D
2026-01-13 | ME | 1 | 2 | M4 60 CM | Plataforma | [9 empty] | 64602 |  |  | 100 | 99 | 69.8 | 59.9 |  | 27 | 17.5 | 11.2 |  | 245385 | [40 empty] | https://firmas.laboratoriollayllay.cl/fed/downloadDirectDocument?documentId=szunS6cfaf7SQ%2BUusz4txQ%3D%3D
2026-01-14 | MP |  | 5 |  | Talud Sello |  | N:6334642.247 E:336980.436 | 631481 | 38842 | 1.73 | 4.5 | 98.3 |  | 244934 | [53 empty] | https://firmas.laboratoriollayllay.cl/fed/downloadDirectDocument?documentId=4oYSzdxVzMDxws%2FhzeT%2FCw%3D%3D
2026-01-14 | MP |  | 5 |  | Talud Sello |  | N:6334663.751 E:336994.599 | 627897 | 38842 | 1.73 | 4 | 98.3 |  | 244934
2026-01-14 | MP |  | 5 | N.P.C | Talud | [9 empty] | 64603 |  |  | 100 | 99 | 75.9 | 64.5 | 54.1 | 28.7 | 19 | 12.4 | 6.7 | 244386 | [40 empty] | https://firmas.laboratoriollayllay.cl/fed/downloadDirectDocument?documentId=kxrIWOT3NemJ5Z%2Bo5SbH5w%3D%3D
2026-01-14 | MP |  | 5 | Depositacion | Talud | [9 empty] | 64604 |  |  | 100 | 99 | 73.9 | 62.5 | 53.6 | 27.4 | 18.6 | 11.5 |  | 244387 | [40 empty] | https://firmas.laboratoriollayllay.cl/fed/downloadDirectDocument?documentId=hXyt1RnVUtU62vDfjk%2Fpmg%3D%3D
2026-01-15 | MP |  | 1 | Calicata N°9 y N°10 | Coronamiento | [9 empty] | 64193 | [11 empty] | 244244 | [39 empty] | https://firmas.laboratoriollayllay.cl/fed/downloadDirectDocument?documentId=YdLBWi96m%2F4ZOxEoMOEkBg%3D%3D
2026-01-15 | MP |  | 6 | Calicata N°11 y N°12 | Coronamiento | [9 empty] | 64193 | [11 empty] | 244244
2026-01-16 | MP |  | 6 | Sello | Talud |  | N:6334709.354 E:336897.859 | 609426 | 38843 | 1.74 | 2.5 | 98.9 |  | 244935 | [53 empty] | https://firmas.laboratoriollayllay.cl/fed/downloadDirectDocument?documentId=fsgatFbm%2FhRR9bGP1Lp7Yg%3D%3D
2026-01-16 | MP |  | 6 | Sello | Talud |  | N:6334661,013 E:336923,054 | 615100 | 38843 | 1.75 | 3.1 | 99.4 |  | 244935
2026-01-16 | MP |  | 6 | Capa | Talud |  | N:6334709.157 E.336897,671 | 609.94 | 38844 | 1.79 | 2.5 | 100 |  | 244936 | [53 empty] | https://firmas.laboratoriollayllay.cl/fed/downloadDirectDocument?documentId=lR%2BTri%2Bu0FT49U5p6E3EZA%3D%3D
2026-01-16 | MP |  | 6 | Capa | Talud |  | N:6334660.955 E:336922,987 | 615.578 | 38844 | 1.76 | 2.8 | 100 |  | 244936
2026-01-16 | MP |  | 5 | Muestra material Depositado | Talud 1/3 | [9 empty] | 64609 |  |  | 100 | 98 | 67 | 56 |  | 42 | 18 | 14 |  | 245392 | [40 empty] | https://firmas.laboratoriollayllay.cl/fed/downloadDirectDocument?documentId=B6lIfxlUZHoZAvV%2BxLTJYw%3D%3D
2026-01-16 | MP |  | 5 | Muestra material Depositado | Talud 1/3 | [9 empty] | 64610 |  |  | 100 | 99 | 76 | 65 |  | 51 | 20 | 14 |  | 245393 | [40 empty] | https://firmas.laboratoriollayllay.cl/fed/downloadDirectDocument?documentId=sVU8%2FkAXHM8I2BDYkMZk3Q%3D%3D
2026-01-16 | MP |  | 5 | Muestra material Depositado | Talud 1/3 | [9 empty] | 64611 |  |  | 100 | 99 | 76 | 64 |  | 49 | 19 | 13 |  | 245394 | [40 empty] | https://firmas.laboratoriollayllay.cl/fed/downloadDirectDocument?documentId=Gg2ADSeqnpltyQzX%2FP4ASw%3D%3D
2026-01-16 | MP |  | 5 | Muestra material Depositado | Talud 1/3 | [9 empty] | 64612 |  |  | 100 | 99 | 67 | 55 |  | 42 | 16 | 11 |  | 245395 | [40 empty] | https://firmas.laboratoriollayllay.cl/fed/downloadDirectDocument?documentId=TchGDbe7DlYZaC3%2F%2FJCCsg%3D%3D
2026-01-16 | MO |  | 3 | Muestra material Depositado | Talud 1/3 | [9 empty] | 64605 |  |  | 100 | 99 | 71 | 57 |  | 41 | 15 | 11 |  | 245388 | [40 empty] | https://firmas.laboratoriollayllay.cl/fed/downloadDirectDocument?documentId=rSIBuko%2F4%2BQDE1GWshrW%2FQ%3D%3D
2026-01-16 | MO |  | 3 | Muestra material Depositado | Talud 1/3 | [9 empty] | 64606 |  |  | 100 | 99 | 78 | 65 |  | 48 | 19 | 14 |  | 245389 | [40 empty] | https://firmas.laboratoriollayllay.cl/fed/downloadDirectDocument?documentId=rSIBuko%2F4%2BQDE1GWshrW%2FQ%3D%3D
2026-01-16 | MO |  | 3 | Muestra material Depositado | Talud 1/3 | [9 empty] | 64607 |  |  | 100 | 99 | 73 | 59 |  | 42 | 14 | 10 |  | 245390 | [40 empty] | https://firmas.laboratoriollayllay.cl/fed/downloadDirectDocument?documentId=ocsy7OXYKkGCpRRCOnshJA%3D%3D
2026-01-16 | MO |  | 3 | Muestra material Depositado | Talud 1/3 | [9 empty] | 64608 |  |  | 100 | 99 | 76 | 61 |  | 46 | 16 | 11 |  | 245391 | [40 empty] | https://firmas.laboratoriollayllay.cl/fed/downloadDirectDocument?documentId=d0NZiIiWDP53UbdxonOwcg%3D%3D
2026-01-19 | MP |  | 6 | Entre Drenes | Talud |  | N:6334642.938 E:336914.509 | 617618 | 38845 | 1.75 | 3.8 | 99.4 |  | 244937 | [53 empty] | https://firmas.laboratoriollayllay.cl/fed/downloadDirectDocument?documentId=pVHjMeXwmZqWwQaOTSJKgw%3D%3D
2026-01-19 | MP |  | 6 | Entre Drenes | Talud |  | N:6334689.954 E:336909.896 | 612065 | 38845 | 1.73 | 4 | 98.3 |  | 244937
2026-01-19 | MP |  | 6 | Entre Drenes | Talud |  | N:6334725.541 E:336905.869 | 609888 | 38845 | 1.76 | 4.2 | 100 |  | 244937
2026-01-19 | MP |  | 6 |  | Talud |  | N:6334484.470 E:336856.789 | 666186 | 38846 | 1.76 | 4.1 | 100 |  | 244938 | [53 empty] | https://firmas.laboratoriollayllay.cl/fed/downloadDirectDocument?documentId=eweVC0pbryIBifnczz7nBQ%3D%3D
2026-01-19 | MP |  | 6 |  | Talud |  | N:6334484.195 E:336856.948 | 665797 | 38846 | 1.72 | 6.4 | 97.7 |  | 244938
2026-01-19 | MP |  | 6 |  | Talud |  | N:6334506.351 E:336905.302 | 664002 | 38846 | 1.85 | 4.9 | 100 |  | 244938
2026-01-19 | MP |  | 6 |  | Talud |  | N:6334506.228 E:336905.375 | 663572 | 38846 | 1.77 | 6.8 | 100 |  | 244938
2026-01-19 | MP |  | 6 |  | Talud |  | N:6334522.979 E:336948.859 | 664425 | 38846 | 1.77 | 3.3 | 100 |  | 244938
2026-01-19 | MP |  | 6 |  | Talud |  | N:6334522.592 E:336948.785 | 664010 | 38846 | 1.79 | 6 | 100 |  | 244938
2026-01-19 | MP |  | 6 |  | Talud |  | N:6334541.084 E:336990.809 | 664253 | 38847 | 1.73 | 3.3 | 98.3 |  | 244939 | [53 empty] | https://firmas.laboratoriollayllay.cl/fed/downloadDirectDocument?documentId=Y%2BjCiAMpuWiO%2F8suPdBZ4g%3D%3D
2026-01-19 | MP |  | 6 |  | Talud |  | N:6334540.770 E:336990.809 | 663755 | 38847 | 1.77 | 6.4 | 100 |  | 244939
2026-01-19 | MP |  | 6 |  | Talud |  | N:6334540.954 E:336990.524 | 663266 | 38847 | 1.81 | 7.3 | 100 |  | 244939
2026-01-19 | MP |  | 6 |  | Talud |  | N:6334591.987 E:336970.958 | 646897 | 38847 | 1.73 | 2.6 | 98.3 |  | 244939
2026-01-19 | MP |  | 6 |  | Talud |  | N:6334591.710 E:336971.104 | 646529 | 38847 | 1.75 | 3.8 | 99.4 |  | 244939
2026-01-19 | MP |  | 6 |  | Talud |  | N:6334575.073 E:336936.881 | 647559 | 38847 | 1.79 | 5.9 | 100 |  | 244939
2026-01-19 | MP |  | 6 |  | Talud |  | N:6334547.597 E:336936.927 | 647238 | 38848 | 1.77 | 4.1 | 100 |  | 244940 | [53 empty] | https://firmas.laboratoriollayllay.cl/fed/downloadDirectDocument?documentId=ICztlpYwFtzaUqv1H1qU6w%3D%3D
2026-01-19 | MP |  | 6 |  | Talud |  | N:6334558.262 E:336884.161 | 647809 | 38848 | 1.8 | 6.7 | 100 |  | 244940
2026-01-19 | MP |  | 6 |  | Talud |  | N:6334557.998 E:336884.015 | 647358 | 38848 | 1.72 | 3.5 | 97.7 |  | 244940
2026-01-19 | MP |  | 6 |  | Talud |  | N:6334543.982 E:336837.909 | 646948 | 38848 | 1.75 | 6.2 | 99.4 |  | 244940
2026-01-19 | MP |  | 6 |  | Talud |  | N:6334543.713 E:336837.904 | 646463 | 38848 | 1.75 | 2.5 | 99.4 |  | 244940
2026-01-19 | MP |  | 6 |  | Talud |  | N:6334543.713 E:336837.904 | 645893 | 38848 | 1.73 | 5.8 | 98.3 |  | 244940
2026-01-19 | MP |  | 4 |  | N.P.C MP 9 Ciclones OP | [9 empty] | 64613 |  |  | 100 | 99 | 89 | 78 | 60 | 35 | 21 | 14 | 6.7 | 245396 | [40 empty] | https://firmas.laboratoriollayllay.cl/fed/downloadDirectDocument?documentId=XlctYZG0p3qp5Cf1ujqAPw%3D%3D
2026-01-19 | MP |  | 4 |  | Depositacion | [9 empty] | 64614 |  |  | 100 | 99 | 90 | 80 | 61 | 36 | 21 | 14 |  | 245397 | [40 empty] | https://firmas.laboratoriollayllay.cl/fed/downloadDirectDocument?documentId=EjM1cAgr1jsAU%2FmNis9Xow%3D%3D
2026-01-21 | MP |  | 6 |  | N.P.C MP 9 Ciclones OP | [9 empty] | 64615 |  |  | 100 | 99 | 75 | 59 | 45 | 30 | 18 | 13 |  | 245398 | [40 empty] | https://firmas.laboratoriollayllay.cl/fed/downloadDirectDocument?documentId=%2BjS9qYQz25zmYgWcznQBmQ%3D%3D
2026-01-21 | MP |  | 6 |  | Depositacion | [9 empty] | 64616 |  |  | 100 | 99 | 69 | 57 | 43 | 26 | 16 | 12 |  | 245399 | [40 empty] | https://firmas.laboratoriollayllay.cl/fed/downloadDirectDocument?documentId=pbTVBX4tnZEUJg6Nx6Fhvg%3D%3D
2026-01-21 | MP |  | 4 |  | M-1 30 CM Talud | [9 empty] | 64617 |  |  | 100 | 99 | 72 | 60 |  | 46 | 19 | 14 |  | 245400 | [40 empty] | https://firmas.laboratoriollayllay.cl/fed/downloadDirectDocument?documentId=RR19JOzI4aHa3dvs0PmL7Q%3D%3D
2026-01-21 | MP |  | 4 |  | M-2 60 CM Talud | [9 empty] | 64618 |  |  | 100 | 98 | 70 | 59 |  | 45 | 19 | 14 |  | 245401 | [40 empty] | https://firmas.laboratoriollayllay.cl/fed/downloadDirectDocument?documentId=oieWNucl8MUMAnlcUBYtlQ%3D%3D
2026-01-21 | MP |  | 4 |  | M-3 30 CM Talud | [9 empty] | 64619 |  |  | 100 | 98 | 71 | 58 |  | 44 | 17 | 12 |  | 245402 | [40 empty] | https://firmas.laboratoriollayllay.cl/fed/downloadDirectDocument?documentId=%2F2fJIusW3LYaChPl3RnaMQ%3D%3D
2026-01-21 | MP |  | 4 |  | M-4 60 CM Talud | [9 empty] | 64620 |  |  | 100 | 99 | 70 | 58 |  | 45 | 18 | 13 |  | 245403 | [40 empty] | https://firmas.laboratoriollayllay.cl/fed/downloadDirectDocument?documentId=XiPiUntBLp3%2FYiFKzVA6Jg%3D%3D
2026-01-21 | MP |  | 6 | acopio | Pata Talud 3/3 | [9 empty] | 64621 | [11 empty] | 245404
2026-01-21 | MP |  | 1 | acopio | Pata Talud 2/3 | [9 empty] | 64622 | [11 empty] | 245405
2026-01-22 | MP |  | 6 | Capa | Talud |  | N:6334688.381 E:336915.454 | 613062 | 38849 | 1.73 | 1.7 | 100 |  | 244941 | [53 empty] | https://firmas.laboratoriollayllay.cl/fed/downloadDirectDocument?documentId=SU4%2FYmbovMIj00jRa0VuKw%3D%3D
2026-01-22 | MP |  | 6 | Capa | Talud |  | N:6334658878 E:336922.084 | 616581 | 38849 | 1.75 | 1.8 | 100 |  | 244941
2026-01-22 | MP |  | 6 | Sello | Talud |  | N:6334729.097 E:336874.380 | 608541 | 38850 | 1.72 | 1.8 | 100 |  | 244942 | [53 empty] | https://firmas.laboratoriollayllay.cl/fed/downloadDirectDocument?documentId=ASa93rsxkEa3tcVah4ifeQ%3D%3D
2026-01-22 | MP |  | 6 | Sello | Talud |  | N:6334729.258 E:336874.391 | 608008 | 38850 | 1.8 | 1.9 | 100 |  | 244942
2026-01-22 | MP |  | 6 | Sello | Talud |  | N:6334759.947 E:336932.230 | 605410 | 38850 | 1.71 | 2.8 | 99.4 |  | 244942
2026-01-22 | MP |  | 6 | Sello | Talud |  | N:6334760.064 E:336832.083 | 604908 | 38850 | 1.67 | 2 | 97.1 |  | 244942
2026-01-22 | MP |  | 6 | Sello Zona Baja | Talud |  | N:6334655.662 E:336832.298 | 616473 | 38951 | 1.71 | 3.6 | 99.4 |  | 245434 | [53 empty] | https://firmas.laboratoriollayllay.cl/fed/downloadDirectDocument?documentId=%2FZyNX8vg5Qhncn1FWEmmSg%3D%3D
2026-01-22 | MP |  | 6 | Sello Zona Baja | Talud |  | N:6334693.917 E:336720.316 | 611932 | 38951 | 1.72 | 2.7 | 100 |  | 245434
2026-01-22 | MP |  | 6 | Dren Invertido | Talud |  | N:6334706.848 E:336899.743 | 610621 | 38952 | 1.83 | 2.8 | 100 |  | 245435 | [53 empty] | https://firmas.laboratoriollayllay.cl/fed/downloadDirectDocument?documentId=l4n5umPGLIc0UUpS8CrXWg%3D%3D
2026-01-22 | MP |  | 6 | Dren Invertido | Talud |  | N:6334669.552 E:336950.584 | 613320 | 38952 | 1.87 | 5.2 | 100 |  | 245435
2026-01-22 | MP |  | 6 | Dren Invertido | Talud |  | N:6334645.201 E:336888.345 | 613857 | 38952 | 1.76 | 2.7 | 100 |  | 245435
2026-01-22 | MP |  | 6 | Dren Invertido | Talud |  | N:6334625.109 E:336838.407 | 619915 | 38952 | 1.79 | 5.5 | 100 |  | 245435
2026-01-22 | MP |  | 6 | Dren Invertido Zona Baja | Talud |  | N:6334775.546 E:336854.641 | 603661 | 38953 | 1.72 | 2.8 | 97.1 |  | 245436 | [53 empty] | https://firmas.laboratoriollayllay.cl/fed/downloadDirectDocument?documentId=WVjm5%2BEX88Ohe4pcm6CXQQ%3D%3D
2026-01-22 | MP |  | 6 | Dren Invertido Zona Baja | Talud |  | N:6334773.802 E:336875.356 | 602659 | 38953 | 1.76 | 2.9 | 97.6 |  | 245436
2026-01-22 | MP |  | 6 | Dren Invertido Zona Baja | Talud |  | N:6334743.662 E:336888.634 | 607759 | 38953 | 1.81 | 2.7 | 100 |  | 245436
2026-01-23 | MP |  | 6 | Nueva Planta Ciclones MP 9 Ciclones OP | Talud | [9 empty] | 64623 |  |  | 100 | 99 | 73 | 61 | 47 | 26 | 16 | 11 | 8.4 | 245406
2026-01-23 | MP |  | 6 | Depositacion | Talud | [9 empty] | 64624 |  |  | 100 | 99 | 76 | 63 | 49 | 28 | 19 | 13 |  | 245407
2026-01-23 | MP |  | 6 | Capa nivelacion | Talud |  | N:6334700.298 E:336898.796 | 611065 | 38954 | 1.7 | 2.6 | 98.8 |  | 245437 | [53 empty] | https://firmas.laboratoriollayllay.cl/fed/downloadDirectDocument?documentId=%2BSt3LuKnyEkjQsSPFZFX3g%3D%3D
2026-01-23 | MP |  | 6 | Capa nivelacion | Talud |  | N:6334662.874 E:336007.185 | 614065 | 38954 | 1.68 | 2.4 | 97.7 |  | 245437
2026-01-23 | MP |  | 6 | Capa nivelacion | Talud |  | N:6334660.065 E:336894.634 | 613769 | 38954 | 1.69 | 2.8 | 98.3 |  | 245437
2026-01-23 | MP |  | 6 | Capa nivelacion | Talud |  | N:6334628.529 E:336865.749 | 615894 | 38954 | 1.68 | 2.2 | 97.7 |  | 245437
2026-01-23 | MP |  | 6 |  | Talud |  | N:6334707.893 E:336862.976 | 611962 | 38955 | 1.8 | 1.7 | 100 |  | 245438 | [53 empty] | https://firmas.laboratoriollayllay.cl/fed/downloadDirectDocument?documentId=5G3q4wBwfnG1GUktiFu4eQ%3D%3D
2026-01-23 | MP |  | 6 |  | Talud |  | N:6334669.806 E:336820.734 | 617803 | 38955 | 1.76 | 2 | 100 |  | 245438
2026-01-23 | MP |  | 6 |  | Talud |  | N:6334737.491 E:336838.747 | 608.821 | 38955 | 1.67 | 2.2 | 97.1 |  | 245438
2026-01-23 | MP |  | 6 |  | Talud |  | N:6334721.904 E:336816.374 | 610394 | 38955 | 1.75 | 1.8 | 100 |  | 245438
2026-01-23 | MP |  | 6 | Dren Invertido | Talud |  | N:6334721.742 E:336886.752 | 609994 | 38956 | 1.74 | 3.7 | 100 |  | 245439 | [53 empty] | https://firmas.laboratoriollayllay.cl/fed/downloadDirectDocument?documentId=1KRYGp80ShHzwOEodSm9tA%3D%3D
2026-01-23 | MP |  | 6 | Dren Invertido | Talud |  | N:6334748.831 E:336846.924 | 606674 | 38956 | 1.76 | 2.3 | 100 |  | 245439
2026-01-23 | MP |  | 6 | Dren Invertido | Talud |  | N:6334738.002 E:336893.294 | 608.832 | 38956 | 1.71 | 2.3 | 99.4 |  | 245439
2026-01-23 | MP |  | 6 | Dren Invertido | Talud |  | N:6334738.125 E:336893.310 | 608382 | 38956 | 1.68 | 4.3 | 97.7 |  | 245439
2026-01-23 | MP |  | 6 | Dren Invertido | Talud |  | N:6334760.600 E:336866.720 | 605714 | 38956 | 1.76 | 2.3 | 100 |  | 245439
2026-01-23 | MP |  | 6 | Dren Invertido | Talud |  | N:6334760.650 E:336866.820 | 605.284 | 38956 | 1.75 | 4.4 | 100 |  | 245439
2026-01-23 | MP |  | 6 | Capa Nivelacion | Talud |  | N:6334661.762 E:336826.764 | 616.669 | 38957 | 1.72 | 2.3 | 100 |  | 245440 | [53 empty] | https://firmas.laboratoriollayllay.cl/fed/downloadDirectDocument?documentId=Nj9m0xYmdaDSHqP3ayDE7A%3D%3D
2026-01-23 | MP |  | 6 | Capa Nivelacion | Talud |  | N:6334668.163 E:336859.536 | 615359 | 38957 | 1.73 | 4.6 | 100 |  | 245440
2026-01-23 | MP |  | 6 | Capa Nivelacion | Talud |  | N:6334669.299 E:336858.720 | 615234 | 38957 | 1.68 | 2.1 | 97.7 |  | 245440
2026-01-23 | MP |  | 6 | Capa Nivelacion | Talud |  | N:6334669.511 E:336858.540 | 614718 | 38957 | 1.77 | 4.2 | 100 |  | 245440
2026-01-23 | MP |  | 6 | Capa Nivelacion | Talud |  | N:6334702.493 E:336868.477 | 611843 | 38957 | 1.76 | 2.8 | 100 |  | 245440
2026-01-23 | MP |  | 6 | Capa Nivelacion | Talud |  | N:6334702.581 E:336868.698 | 611343 | 38957 | 1.8 | 5 | 100 |  | 245440
2026-01-23 | MP |  | 6 | Capa Nivelacion | Talud |  | N:6334711.718 E:336876.238 | 610961 | 38958 | 1.75 | 2.6 | 100 |  | 245441 | [53 empty] | https://firmas.laboratoriollayllay.cl/fed/downloadDirectDocument?documentId=cdXWh9hQgDw39MvyGsf3sA%3D%3D
2026-01-23 | MP |  | 6 | Capa Nivelacion | Talud |  | N:6334713.015 E:336891.105 | 610090 | 38958 | 1.78 | 4.8 | 100 |  | 245441
2026-01-26 | MP |  | 5 |  | Talud |  | N:6334634.153 E:337124.518 | 657115 | 38959 | 1.72 | 4.4 | 100 |  | 245442
2026-01-26 | MP |  | 5 |  | Talud |  | N:6334634.089 E:337124.533 | 656629 | 38959 | 1.71 | 7.3 | 99.4 |  | 245442
2026-01-26 | MP |  | 5 |  | Talud |  | N:6334617.468 E:337077.154 | 655101 | 38959 | 1.73 | 5.3 | 100 |  | 245442
2026-01-26 | MP |  | 5 |  | Talud |  | N:6334634.011 E:337124.545 | 656090 | 38959 | 1.75 | 8.3 | 100 |  | 245442
2026-01-26 | MP |  | 5 |  | Talud |  | N:6334617.468 E:337077.154 | 654592 | 38959 | 1.75 | 8.2 | 100 |  | 245442
2026-01-26 | MP |  | 5 |  | Talud |  | N:6334606.420 E:337047.999 | 653646 | 38960 | 1.71 | 5.5 | 99.4 |  | 245443
2026-01-26 | MP |  | 5 |  | Talud |  | N:6334603.868 E:337049.414 | 653163 | 38960 | 1.75 | 8.3 | 100 |  | 245443
2026-01-26 | MP |  | 5 |  | Talud |  | N:6334603.680 E:337045.843 | 652620 | 38960 | 1.7 | 9.2 | 98.8 |  | 245443
2026-01-26 | MP |  | 5 |  | Talud |  | N:6334666.290 E:337108.527 | 646091 | 38960 | 1.67 | 3.8 | 97.1 |  | 245443
2026-01-26 | MP |  | 5 |  | Talud |  | N:6334666.290 E:337108.527 | 645635 | 38960 | 1.72 | 6.9 | 100 |  | 245443
2026-01-26 | MP |  | 5 |  | Talud |  | N:6334662.540 E:337108.293 | 645007 | 38960 | 1.71 | 8.4 | 99.4 |  | 245443
2026-01-26 | MP |  | 5 |  | Talud |  | N:6334647.498 E:337068.555 | 645133 | 38961 | 1.71 | 5.4 | 99.4 |  | 245444
2026-01-26 | MP |  | 5 |  | Talud |  | N:6334647.498 E:337068.555 | 644648 | 38961 | 1.74 | 8.8 | 100 |  | 245444
2026-01-26 | MP |  | 5 |  | Talud |  | N:6334634.101 E:337034.245 | 644110 | 38961 | 1.68 | 4.4 | 97.7 |  | 245444
2026-01-26 | MP |  | 5 |  | Talud |  | N:6334634.121 E:337034.258 | 643625 | 38961 | 1.7 | 7.6 | 98.8 |  | 245444
2026-01-26 | MP |  | 5 |  | Talud |  | N:6334632.687 E:337037.181 | 642988 | 38961 | 1.7 | 9 | 98.8 |  | 245444
2026-01-26 | MP |  | 5 |  | Talud |  | N:6334702.372 E:337090.383 | 634708 | 38962 | 1.67 | 4.7 | 97.1 |  | 245445
2026-01-26 | MP |  | 5 |  | Talud |  | N:6334702.351 E:337090.383 | 634205 | 38962 | 1.68 | 7.8 | 97.7 |  | 245445
2026-01-26 | MP |  | 5 |  | Talud |  | N:6334685.335 E:337052.163 | 633985 | 38962 | 1.71 | 3.5 | 99.4 |  | 245445
2026-01-26 | MP |  | 5 |  | Talud |  | N:6334683.136 E:337050.109 | 633469 | 38962 | 1.69 | 7.7 | 98.3 |  | 245445
2026-01-26 | MP |  | 5 |  | Talud |  | N:6334671.938 E:337017.865 | 633042 | 38962 | 1.7 | 9 | 98.8 |  | 245445
2026-01-26 | MP |  | 5 |  | Talud |  | N:6334668.909 E:337018.155 | 632531 | 38962 | 1.68 | 5.1 | 97.7 |  | 245445
2026-01-26 | MP |  | 5 |  | Talud |  | N:6334661.658 E:336976.130 | 629211 | 38963 | 1.71 | 5 | 99.4 |  | 245446
2026-01-26 | MP |  | 5 |  | Talud |  | N:6334659.324 E:337004.755 | 631500 | 38963 | 1.68 | 4.8 | 97.7 |  | 245446
2026-01-26 | ME | 1 | 1B |  | Plataforma |  | N:6333932.981 E:340039.264 | 736935 | 38964 | 1.69 | 5.5 | 98.8 |  | 245447
2026-01-26 | ME | 1 | 1B |  | Plataforma |  | N:6333924.117 E:340039.288 | 736414 | 38964 | 1.7 | 6.1 | 99.4 |  | 245447
2026-01-26 | ME | 1 | 1B |  | Plataforma |  | N:6334894.043 E:340059.232 | 737103 | 38964 | 1.7 | 6.2 | 99.4 |  | 245447
2026-01-26 | ME | 1 | 1B |  | Plataforma |  | N:6333859.197 :340082.492 | 737360 | 38964 | 1.68 | 4.5 | 97.7 |  | 245447
2026-01-26 | ME | 1 | 2 |  | Plataforma |  | N:6334074.025 E:339940.633 | 736698 | 38965 | 1.71 | 5.1 | 100 |  | 245448
2026-01-26 | ME | 1 | 2 |  | Plataforma |  | N:6334073.808 E:339940.475 | 736198 | 38965 | 1.71 | 6.4 | 100 |  | 245448
2026-01-26 | ME | 1 | 2 |  | Plataforma |  | N:6334040.246 E:339963.878 | 736290 | 38965 | 1.72 | 4.4 | 100 |  | 245448
2026-01-26 | ME | 1 | 2 |  | Plataforma |  | N:6333989.026 E:339996.982 | 736100 | 38965 | 1.68 | 7 | 98.2 |  | 245448
2026-01-26 | ME | 1 | 2 |  | Plataforma |  | N:6333931.549 E:340034.782 | 736728 | 38965 | 1.7 | 5.1 | 99.4 |  | 245448
2026-01-26 | ME | 1 | 2 |  | Plataforma |  | N:6333931.010 E:340034.573 | 736206 | 38965 | 1.67 | 4.9 | 97.7 |  | 245448
2026-01-26 | ME | 1 | 3 |  | Plataforma |  | N:6334204.929 E:339862.958 | 735863 | 38966 | 1.66 | 4.4 | 97.1 |  | 245449
2026-01-26 | ME | 1 | 3 |  | Plataforma |  | N:6334162.381 E:339887.865 | 735198 | 38966 | 1.74 | 6.7 | 100 |  | 245449
2026-01-26 | ME | 1 | 3 |  | Plataforma |  | N:6334118.938 E:339913.958 | 735278 | 38966 | 1.69 | 4 | 98.8 |  | 245449
2026-01-26 | ME | 1 | 3 |  | Plataforma |  | N:6334082.510 E:339936.404 | 736551 | 38966 | 1.7 | 5 | 99.4 |  | 245449
2026-01-26 | ME | 1 | 3 |  | Plataforma |  | N:6334082.354 E:339936.166 | 736085 | 38966 | 1.73 | 5.3 | 100 |  | 245449
2026-01-27 | MP |  | 5 |  | Talud |  | N:6334575.182 E:336999.250 | 655002 | 38967 | 1.67 | 5.1 | 97.1 |  | 245450
2026-01-27 | MP |  | 5 |  | Talud |  | N:6334591.678 E:337037.471 | 655344 | 38967 | 1.67 | 5.8 | 97.1 |  | 245450
2026-01-27 | MP |  | 5 |  | Talud |  | N:6334629.850 E:337021.268 | 642796 | 38967 | 1.68 | 4.9 | 97.7 |  | 245450
2026-01-27 | MP |  | 5 |  | Talud |  | N:6334629.845 E:337021.271 | 642311 | 38967 | 1.68 | 7.3 | 97.7 |  | 245450
2026-01-27 | MP |  | 5 |  | Talud |  | N:6334607.151 E:336986.427 | 644284 | 38967 | 1.8 | 5.8 | 100 |  | 245450
2026-01-27 | MP |  | 5 |  | Talud |  | N:6334607.152 E:336986.426 | 643789 | 38967 | 1.8 | 8.8 | 100 |  | 245450
2026-01-27 | MP |  | 5 |  | Talud |  | N:6334574.674 E:336999.492 | 655201 | 38968 | 1.69 | 4.5 | 98.3 |  | 245451
2026-01-27 | MP |  | 5 |  | Talud |  | N:6334590.874 E:337037.354 | 656048 | 38968 | 1.68 | 5.4 | 97.7 |  | 245451
2026-01-27 | MP |  | 5 |  | Talud |  | N:6334629.923 E:337020.978 | 643243 | 38968 | 1.71 | 5 | 99.4 |  | 245451
2026-01-27 | MP |  | 5 |  | Talud |  | N:6334608.125 E:336985.296 | 644459 | 38968 | 1.68 | 4.8 | 97.7 |  | 245451
2026-01-27 | MP |  | 3 | Nueva planata ciclones 12 ciclones op | talud | [9 empty] | 64626 |  |  | 100 | 99 | 81 | 67 | 50 | 31 | 22 | 16 | 15 | 245409
2026-01-27 | MP |  | 3 | Despositacion | Talud | [9 empty] | 64627 |  |  |  | 100 | 86 | 74 | 57 | 37 | 25 | 18 |  | 245410
2026-01-27 | MP |  | 5 | Calicata N°1 y 2 2/3 | talud | [9 empty] | 64625 | [11 empty] | 245408
2026-01-28 | MP |  | 6 | Cancha de prueba | Talud |  | N:6334515.682 E:336845.448 | 654814 | 38969 | 1.62 | 9.6 | 94.2 |  | 245452
2026-01-28 | MP |  | 6 | Cancha de prueba | Talud |  | N:6334515.963 E:336845.495 | 655192 | 38969 | 1.63 | 7.3 | 94.8 |  | 245452
2026-01-28 | MP |  | 6 | Cancha de prueba | Talud |  | N:6334515.855 E:336845.660 | 655756 | 38969 | 1.72 | 7.3 | 100 |  | 245452
2026-01-28 | MP |  | 6 | Cancha de prueba | Talud |  | N:6334515.568 E:336845.703 | 656273 | 38969 | 1.68 | 6.9 | 97.7 |  | 245452
2026-01-28 | MP |  | 6 | Cancha de prueba | Talud |  | N:6334516.145 E:336845.607 | 656665 | 38969 | 1.71 | 6.3 | 99.4 |  | 245452
2026-01-28 | MP |  | 6 | Cancha de prueba | Talud |  | N:6334523.468 E:336859.455 | 654199 | 38970 | 1.63 | 14.9 | 94.8 |  | 245453
2026-01-28 | MP |  | 6 | Cancha de prueba | Talud |  | N:6334523.508 E:336859.478 | 654658 | 38970 | 1.62 | 12.1 | 94.2 |  | 245453
2026-01-28 | MP |  | 6 | Cancha de prueba | Talud |  | N:6334523.512 E:336859.457 | 655092 | 38970 | 1.69 | 12.9 | 98.3 |  | 245453
2026-01-28 | MP |  | 6 | Cancha de prueba | Talud |  | N:6334523.507 E:336859.411 | 655626 | 38970 | 1.61 | 9.5 | 93.6 |  | 245453
2026-01-28 | MP |  | 6 | Cancha de prueba | Talud |  | N:6334523.557 E:336859.413 | 656115 | 38970 | 1.65 | 4.8 | 95.6 |  | 245453
2026-01-28 | MP |  | 5 | Bajo Baden | Talud |  | N:6334678.703 E:336982.112 | 639264 | 38971 | 1.72 | 5.2 | 100 |  | 245454
2026-01-28 | MP |  | 5 | Bajo Baden | Talud |  | N:6334660.280 E:336987.479 | 630816 | 38971 | 1.71 | 5.6 | 99.4 |  | 245454
2026-01-28 | MP |  | 5 | Bajo Baden | Talud |  | N:6334659.558 E:336988.023 | 630415 | 38971 | 1.76 | 6 | 100 |  | 245454
2026-01-28 | MP |  | 5 | Bajo Baden | Talud |  | N:6334648.973 E:336998.685 | 634127 | 38971 | 1.69 | 4.5 | 98.3 |  | 245454
2026-01-28 | MP |  | 6 | Calicata N°3 y 4 3/3 | Talud | [9 empty] | 64625 | [11 empty] | 245408
2026-01-29 | MP |  | 5 | Bajo Baden | Talud |  | N:6334673.960 E:336990.913 | 630263 | 38972 | 1.78 | 4.1 | 100 |  | 245455
2026-01-29 | MP |  | 5 | Bajo Baden | Talud |  | N:6334647.663 E:336973.472 | 631840 | 38972 | 1.76 | 5.6 | 100 |  | 245455
2026-01-29 | MP |  | 5 | Bajo Baden | Talud |  | N:6334647.211 E:336973.521 | 631386 | 38972 | 1.79 | 7.2 | 100 |  | 245455
2026-01-29 | MP |  | 5 | N.P.C MP 10 Ciclones Op 11:00 hrs | Talud | [9 empty] | 64628 | [10 empty] | 12.9 | 245411
2026-01-29 | MP |  | 5 | Depositacion | Talud | [9 empty] | 64629 | [11 empty] | 245412
2026-01-29 | MP |  | 5 | N.P.C MP 10 Ciclones Op 13:00 hrs | Talud | [9 empty] | 64630 | [10 empty] | 7.1 | 245413
2026-01-29 | MP |  | 5 | Depositacion | Talud | [9 empty] | 64631 | [11 empty] | 245414